## Feuille 1
EIF020 | m² | Isolation thermique par l'extérieur, de mur manteau ventilé.
Isolation thermique par l'extérieur, de mur manteau ventilé, avec panneau rigide en laine minérale, selon NF EN 13162, non revêtu à double densité, de 50 mm d'épaisseur, résistance thermique 1,45 m²K/W, conductivité thermique 0,034 W/(mK). Mise en place: bord à bord, avec des fixations mécaniques.
Code interne |  | Désignation | Quantité | Unité | Prix unitaire | Prix total
mt16lra020acl |  | Panneau rigide en laine minérale, selon NF EN 13162, non revêtu à double densité, de 50 mm d'épaisseur, résistance thermique 1,45 m²K/W, conductivité thermique 0,034 W/(mK), imperméable à l'eau de pluie, Euroclasse A1 de réaction au feu selon NF EN 13501-1, capacité d'absorption d'eau à court terme <=1 kg/m² et coefficient de résistance à la diffusion de la vapeur d'eau 1,3. | 1.05 | m² | 12791 | 13430.5
mt16aaa020ab |  | Fixation mécanique pour panneaux isolants de laine minérale, placés directement sur la surface support. | 4 | U | 172.49 | 689.96
mo054 |  | Compagnon professionnel III/CP2 poseur d'isolants rigides ou flexibles. | 0.098 | h | 4266.11 | 418.08
mo101 |  | Ouvrier professionnel II/OP poseur d'isolants rigides ou flexibles. | 0.049 | h | 2661.82 | 130.43
|  | Frais de chantier des unités d'ouvrage | 2 | % | 14669 | 293.38
Coût d'entretien décennal: 299,25F CFA les 10 premières années. |  |  |  |  | Montant total HT: | 14962.4