## Feuille 1
FIH060 | m² |  | Isolation thermique des chapes flottantes, avec de la laine de bois.
Isolation thermique des chapes flottantes, constituée de panneau léger de laine de bois, de 600x2000 mm et 35 mm d'épaisseur, résistance thermique 0,39 m²K/W, conductivité thermique 0,09 W/(mK), préparé pour recevoir une base de revêtement de mortier ou de béton (non compris dans ce prix).
Code interne |  | Désignation |  | Quantité | Unité | Prix unitaire | Prix total
mt16vki010c |  | Panneau léger de laine de bois, de 600x2000 mm et 35 mm d'épaisseur, constitué de copeaux de bois agglomérés avec ciment, résistance thermique 0,39 m²K/W, conductivité thermique 0,09 W/(mK), densité 414,3 kg/m³, coefficient de résistance à la diffusion de la vapeur d'eau 0,4 et Euroclasse B-s1, d0 de réaction au feu, selon NF EN 13168, pour isolation thermique et acoustique et protection contre les incendies, dans des bâtiments. |  | 1.1 | m² | 10899.04 | 11988.94
mo054 |  | Compagnon professionnel III/CP2 poseur d'isolants rigides ou flexibles. |  | 0.098 | h | 2466.39 | 241.71
mo101 |  | Ouvrier professionnel II/OP poseur d'isolants rigides ou flexibles. |  | 0.098 | h | 1506.92 | 147.68
|  | Coûts directs complémentaires |  | 2 | % | 12378.33 | 247.57
[6 empty] | Montant total HT: | 12625.9