## Feuille 1
FIF040 | m² | Isolation thermique sous plancher, avec des panneaux en aggloméré de liège expansé.
Isolation thermique sous plancher, constituée de panneau en aggloméré de liège expansé, de 60 mm d'épaisseur, de 1000x500 mm, couleur noire, d'entre 105 et 125 kg/m³ de densité, résistance thermique 1,5 m²K/W, conductivité thermique 0,04 W/(mK), coefficient de résistance à la diffusion de la vapeur d'eau entre 7 et 14, Euroclasse E de réaction au feu, selon NF EN 13501-1, résistance à la compression >= 100 kPa, placé bord à bord et fixé mécaniquement.
Code interne |  | Désignation | Quantité | Unité | Prix unitaire | Prix total
mt16acs010pa |  | Panneau en aggloméré de liège expansé, de 60 mm d'épaisseur, de 1000x500 mm, couleur noire, d'entre 105 et 125 kg/m³ de densité, résistance thermique 1,5 m²K/W, conductivité thermique 0,04 W/(mK), coefficient de résistance à la diffusion de la vapeur d'eau entre 7 et 14, Euroclasse E de réaction au feu, selon NF EN 13501-1, résistance à la compression >= 100 kPa; selon NF EN 13170. | 1.05 | m² | 20359.7 | 21377.7
mt16aaa020lg |  | Fixation mécanique pour panneaux isolants d'aggloméré de liège expansé, placés directement sur la surface support. | 3 | U | 172.49 | 517.47
mo054 |  | Compagnon professionnel III/CP2 poseur d'isolants rigides ou flexibles. | 0.112 | h | 4266.11 | 477.8
mo101 |  | Ouvrier professionnel II/OP poseur d'isolants rigides ou flexibles. | 0.112 | h | 2661.82 | 298.12
|  | Frais de chantier des unités d'ouvrage | 2 | % | 22671.1 | 453.42
Coût d'entretien décennal: 462,49F CFA les 10 premières années. |  |  |  |  | Montant total HT: | 23124.5