## Feuille 1
ECL070 | m | Linteau en maçonnerie de blocs de béton apparente avec treillis d'armature pour joints horizontaux.
Linteau de 40 cm d'épaisseur, réalisé avec deux rangées de bloc apparent en béton, lisses hydrofuges, couleur crème, 40x20x20 cm, pose avec du mortier de ciment confectionné sur chantier, avec 250 kg/m³ de ciment, couleur grise, dosage 1:6, fourni en sacs, avec joints horizontaux et verticaux de 10 mm d'épaisseur, joint creux; avec treillis préfabriqué d'armature pour joints horizontaux en acier galvanisé à chaud avec recouvrement de résine époxy, de 3,7 mm de diamètre et de 100 mm de largeur; appui via étais métalliques télescopiques et planches en bois.
Code interne |  |  | Désignation | Quantité | Unité | Prix unitaire | Prix total
mt03bhe010ape |  |  | Bloc apparent en béton, lisse hydrofuge, couleur crème, 40x20x20 cm, catégorie II, résistance normalisée R10 (10 N/mm²), densité 1150 kg/m³; avec le prix augmenté de 20% pour cause de pièces spéciales: chaînages et demi-blocs. Selon NF EN 771-3. | 5 | U | 1056.06 | 5280.3
mt08aaa010a |  |  | Eau. | 0.004 | m³ | 1108.9 | 4.44
mt01arg005a |  |  | Sable de carrière, pour mortier confectionné sur le chantier. | 0.005 | t | 12185.1 | 60.93
mt08cem000a |  |  | Ciment gris en sacs. | 0.769 | kg | 80.58 | 61.97
mt07aag010ech |  |  | Treillis préfabriqué d'armature pour joints horizontaux en acier galvanisé à chaud avec recouvrement de résine époxy, de 3,7 mm de diamètre et 100 mm de largeur, avec dispositifs de séparation, géométrie conçue pour permettre le recouvrement et système d'autocontrôle de l'opérateur (SAO). Selon NF EN 845-3. | 2 | m | 1983.51 | 3967.02
mt50spa050m |  |  | Grosse planche en bois de pin, dimensions 20x7,2 cm. | 0.003 | m³ | 378780 | 1136.34
mt50spa101 |  |  | Clous en acier. | 0.05 | kg | 1614.47 | 80.72
mt50spa081a |  |  | Étai métallique télescopique, allant jusqu'à 3 m de hauteur. | 0.013 | U | 16604.2 | 215.85
mq06hor010 |  |  | Bétonnière électrique avec une capacité de gâchage de 160 l. | 0.005 | h | 1842.12 | 9.21
mo021 |  |  | Compagnon professionnel III/CP2 construction pour des travaux de maçonnerie. | 0.337 | h | 4151.67 | 1399.11
mo114 |  |  | Ouvrier d'exécution I/OE1 construction pour des travaux de maçonnerie. | 0.211 | h | 2561.25 | 540.42
|  |  | Frais de chantier des unités d'ouvrage | 2 | % | 12756.3 | 255.13
Coût d'entretien décennal: 390,34F CFA les 10 premières années. | [5 empty] | Montant total HT: | 13011.4